## 表紙
非鉄金属等需給動態統計
（９月分）
平成２５年１１月１４日
経済産業省 資源エネルギー庁
資源・燃料部 鉱物資源課

## (1)需給総括
非鉄金属等需給動態統計（９月分）
利用上の注意：本表は以下の月報等をもとに作成したものです。 | [7 empty] | Notes for use: These tables were prepared based on the following reports,etc.:
| (1)地金の「生産」は、非鉄金属月報及び非鉄金属等需給月報（生産業者用） | [7 empty] | (1) Non-Ferrous Metal Monthly Report, Rare Metal Monthly Report and Monthly Report on Supply and Demand of Non-Ferrous
| (2)「発生」、「国内消費（又は消費）」、「月末在庫」は、非鉄金属等需給月報（生産業者用、販売業者用、消費者用）、 | [7 empty] | Metals (for producers), for "production" of ground metals.
| 非鉄金属製品月報（伸銅製品、その他の製品）、非鉄金属月報 | [7 empty] | (2) Monthly Report on Supply and Demand of Non-Ferrous Metals (for producers, sellers and consumers), Non-Ferrous Metal
| (3)「輸出入」は、日本貿易月表 | [7 empty] | Product Monthly Report (for rolled copper and other products), Non-Ferrous Metal Product Monthly Report (for rolled copper
and other products), and Non-Ferrous Metal Monthly Report (for "by-production,""domestic consumption (or consumption)"
and "month-end inventory."
(3) Japan Trade Monthly Table for "exports/imports."
（１）需給総括 Supply and ｄemand summarized
| 区分 | [11 empty] | Classification
|  |  | 電気銅 | 銅の故又は | 銅合金の故 | 電気鉛 | 再生鉛 |  | 鉛の故又は | 電気亜鉛又は | 再生亜鉛 | 亜鉛の故
|  |  | (t) | くず(t) | 又はくず(t) | (t) | (t) |  | くず(t) | 蒸留亜鉛(t) | (t) | 又はくず(t)
|  |  | Electrolytic copper | Copper scrap | Copper alloy scrap | Electrolytic lead | Re-melted lead |  | Lead scrap | Electrolytic zinc | Re-melted zinc | Zinc scrap
and Distilled zinc
| 月初在庫 |  | 99381 | 33151 | 47528 | 33191 | 3728 |  | 16852 | 80396 | 8275 | 28479 | Beginning stocks
|  | 生産業者 | 85356 | － | － | 25394 | － |  | － | 63709 | － | － |  | Producers
|  | 販売業者 | 7377 | 15946 | 4352 | 50 | 75 |  | 111 | 77 | 1602 | 71 |  | Sellers
|  | 消費者 | 6648 | 17205 | 43176 | 7747 | 3653 |  | 16741 | 16610 | 6673 | 28408 |  | Consumers
| 生産 |  | 118729 | － | － | 16802 | 1593 |  | － | 44820 | 2700 | － | Production
| 発生 |  | － | 26009 | 14670 | － | 0 |  | 1480 | － | 275 | 3343 | By-production
| 回収 |  | － | 9434 | 53229 | － | － |  | 3531 | － | － | 4587 | Collection
| 輸入 |  | 2679 | 5281 | 5856 | 2250 | 263 |  | － | 1403 | 39 | 120 | Imports
| 国内消費 |  | 73199 | 50329 | 82270 | 17542 | 4967 |  | 14555 | 31537 | 2343 | 5009 | Domestic Consumption
| 輸出 |  | 47841 | 27305 | － | 570 | 402 |  | 221 | 11321 | 1942 | 217 | Exports
| 月末在庫 |  | 86209 | 32542 | 46306 | 33261 | 3812 |  | 17356 | 74289 | 8342 | 28048 | Ending stocks
|  | 生産業者 | 76540 | － | － | 25900 | － |  | － | 57797 | － | － |  | Producers
|  | 販売業者 | 6141 | 15244 | 4950 | 35 | 75 |  | 143 | 80 | 1502 | 71 |  | Sellers
|  | 消費者 | 3528 | 17298 | 41356 | 7326 | 3737 |  | 17213 | 16412 | 6840 | 27977 |  | Consumers
| 区分 | [11 empty] | Classification
|  |  | すず | すずの故 | アンチモン | 水銀 | ニッケル |  | 金属タングステン | タングステン鉱 | 金属モリブデン | 電気銀
|  |  | (kg) | 又はくず(kg) | 地金(kg) | (kg) | 地金(kg) |  | (kg) | (kg) | (kg) | (kg)
|  |  | Tin | Tin scrap | Antimony metal | Mercury | Nickel metal |  | Metallic tungsten | Tungsten ore | Metallic molybdenum | Electrolytic silver
| 月初在庫 |  | 1596162 | 140138 | 139483 | 8405 | 14897402 |  | 577877 | 1062960 | 1571073 | 939723 | Beginning stocks
|  | 生産業者 | 182416 | － | 2820 | － | 3998057 |  | 231693 | 1035594 | 487247 | 71446 |  | Producers
|  | 販売業者 | 65294 | 37873 | 60417 | － | 4266615 |  | 355 | － | － | 250803 |  | Sellers
|  | 消費者 | 1348452 | 102265 | 76246 | 8405 | 6632730 |  | 345829 | 27366 | 1083826 | 617474 |  | Consumers
| 生産 |  | 120452 | － | 905 | － | 4213565 |  | 268799 | － | 100654 | 123960 | Production
| 発生 |  | 19385 | 76316 | － | － | － |  | － | － | － | 17314 | By-production
| 回収 |  | － | 6047 | － | － | － |  | － | － | － | － | Collection
| 輸入 |  | 2401017 | 5385 | 422261 | － | 3867800 |  | 32313 | 41000 | 77010 | 147472 | Imports
| 国内消費 |  | 550241 | 56508 | 51827 | 527 | 4074013 |  | 475298 | 125068 | 416692 | 79378 | Domestic Consumption
| 輸出 |  | 30160 | － | 21199 | 105 | 465982 |  | 3265 | － | 2875 | 301622 | Exports
| 月末在庫 |  | 1584455 | 168095 | 122933 | 10061 | 15156368 |  | 600275 | 1046254 | 1534745 | 955290 | Ending stocks
|  | 生産業者 | 173283 | － | 875 | － | 3425783 |  | 228464 | 1044684 | 508580 | 61945 |  | Producers
|  | 販売業者 | 65479 | 53434 | 39245 | － | 5308901 |  | 295 | － | － | 286292 |  | Sellers
|  | 消費者 | 1345693 | 114661 | 82813 | 10061 | 6421684 |  | 371516 | 1570 | 1026165 | 607053 |  | Consumers
資料出所：資源エネルギー庁資源・燃料部 鉱物資源課 | [7 empty] | Source: Mineral and Natural Resources Division, Natural Resources and Fuel Department, Agency for Natural Resources and Energy
注１.「発生」とは、 | [7 empty] | Notes 1. “By-production” means:
|  | (1)製造加工を行う工程中に発生した非鉄金属のくず | [6 empty] | (1) non-ferrous metal scraps occurring in manufacturing or processing steps.
|  | (2)再生地金生産を専業とする事業所以外で非鉄金属の故、くず、若しくは滓類等を原料として副業的に生産したもの | [6 empty] | (2) ancillary production by works other than those specializing in the recycling of metals, using non-ferrous metals,
2.「回収」とは、 | [7 empty] | 2. “Collection” means: | [5 empty] | scrap or slag as materials.
|  | (1)「故又はくず」以外の品目については、還元剤又は触媒として投入されたものを設備から回収したもの | [6 empty] | (1) the collection of the metal used as a reducing agent or catalyst from manufacturing facilities, for items other than used
|  | (2)「故又はくず」については非鉄金属消費者の国内回収分 | [6 empty] | (2) used metal and scraps collected domestically by consumers of non-ferrous metals. |  |  |  |  | metal or scrap.
3.電気銅には、さお銅、銅ケーク及び銅ビレットを含む。 | [8 empty] | 3. Electrolytic copper includes copper for electric wire-bars, copper cakes and billets.
4.電気鉛の輸入は粗鉛を差引いて計上してある。 | [8 empty] | 4. Imports of electrolytic lead excludes crude lead.
5.電気銀の生産は、電気銀を計上し、それ以外の項目は再生銀地金を含む。 | [8 empty] | 5. Production of electrolytic silver refers to that of electrolytic silver alone, but remelted silver is included in all other classification.
6.輸入については、９月の速報値を使用。 | [8 empty] | 6.The data of a prompt report in September was used for the data of imports.

## (2)用途別消費-Cu-Pb-Zn-Ni
（２）用途別消費 Consumption by use
（単位：ｔ, Ｕｎｉｔ：ｔ）
| 区分 | 電気銅 | 銅の故又はくず | 銅合金の故又はくず | Classification
|  | Electrolytic copper | Copper scrap | Copper base alloy scrap
| 計 | 73199 | 50329 | 82270 | Total
| 電線 | 45894 | 11754 | － | Wire
| 伸銅品 | 25430 | 31729 | 41842 | Copper and Copper-base alloys
| 製錬 | － | － | 36779 | Smelting
| その他 | 1875 | 6846 | 3649 | Others (including copper foil)
（単位：ｔ, Ｕｎｉｔ：ｔ）
| 区分 | 電気鉛 | 再生鉛 | 鉛の故又はくず | Classification
|  | Electrolytic lead | Remelted lead | Lead scrap
| 計 | 17542 | 4967 | 14555 | Total
| 蓄電池 | 15645 | 4220 | 511 | Batteries
| 無機薬品 | 222 | － | － | Chemicals
| 再生 | 28 | 567 | 3452 | Remelting
| 鉛管板 | 676 | － | 2 | Lead tube and sheet
| はんだ,銅合金塊 | 90 | 15 | 44 | Solder, Copper alloys
| 製錬 | － | － | 10544 | Smelting
| その他 | 881 | 165 | 2 | Others
（単位：ｔ, Ｕｎｉｔ：ｔ）
| 区分 | 電気亜鉛又は | 再生亜鉛 | 亜鉛の故又はくず | Classification
蒸留亜鉛
|  | Electrolytic zinc | Re-melted zinc | Zinc scrap
and Distilled zinc
| 計 | 31537 | 2343 | 5009 | Total
| 亜鉛めっき鋼板 | 16247 | 573 | － | Galvanized sheet
| その他のめっき | 4508 | 163 | 270 | Other galvanizing
| 無機薬品 | 2809 | 797 | 1168 | Chemicals
| ダイカスト | 3344 | 65 | － | Zinc die cast alloy
| 亜鉛板 | 135 | － | － | Zinc plates
| 伸銅品 | 3515 | 555 | － | Brass
| 製錬 | － | － | 209 | Smelting
| その他 | 979 | 190 | 3362 | Others
（単位：kg, Ｕｎｉｔ：kg）
| 区分 | ニッケル | ニッケル又はニッケル合金 |  | Classification
の故又はくず
|  | Nickel | Nickel and Nickel alloy scrap
| 計 | 4074013 |  | 66724488 | Total
| 特殊鋼 | 3537415 |  | 66192703 | Special steel
| めっき | 152118 |  | 24 | Plating
| 蓄電池 | 107614 |  | 770 | Batteries
| 磁性材料 | 51623 |  | － | Magnetic steel
| 触媒 | 16000 |  | － | Catalysts
| その他 | 209243 |  | 530991 | Others
資料出所：資源エネルギー庁資源・燃料部 鉱物資源課

## (2)用途別消費-Other
| （単位：ｋｇ, Ｕｎｉｔ：ｋｇ） |  |  | （単位：ｋｇ, Ｕｎｉｔ：ｋｇ）
区分 | アンチモン | Classification | 区分 | 水銀 |  | Classification
| Antimony |  |  | Mercury
計 | 51827 | Total | 計 | 527 | Total | Total
蓄電池 | 22644 | Batteries | 無機薬品 | － | Industrial inorganic chemicals | Chemicals
硬鉛鋳物 | 2664 | Hard lead | 計量器 | － | Electric appliances | Measuring instruments
特殊鋼 | 24622 | Special steel | 電池材料 | 6 | Measuring instruments | Battery materials
減摩合金 | － | Anti-friction metal | 電気機器 | 47 | Cell materials | Electric appliances
その他 | 1897 | Others | その他 | 474 | Others | Others
（単位：ｋｇ, Ｕｎｉｔ：ｋｇ）
区分 | コバルト | Classification
Cobalt
計 | 158558 | Total
特殊鋼 | 83376 | Special steel
磁性材料 | 15141 | Magnetic steel
管板棒線 | － | Tubes, plates, bars, wires
超硬工具 | 18653 | Hard-metal products
触媒 | 12328 | Catalysts
その他 | 29060 | Others
| （単位：ｋｇ, Ｕｎｉｔ：ｋｇ） |  |  | （単位：ｋｇ, Ｕｎｉｔ：ｋｇ）
区分 | タングステン | Classification | 区分 | タングステン鉱 |  | Classification
| Tungsten |  |  | Tungsten ore
計 | 475298 | Total | 計 | 125068 |  | Total
超硬工具 | 438546 | Hard-metal products | カルシウムタング
線板棒 | 24617 | Wires, plates, bars | ステンクリンカー | 83240 |  | Calcium tungsten clinkers
接点 | 2566 | Contact points | 金属タングステン | 41252 |  | Metallic tungsten
特殊鋼 | 2985 | Special steel | フェロタングステン | － |  | Ferro-tungsten
その他 | 6584 | Others | その他 | 576 |  | Others
| （単位：ｋｇ, Ｕｎｉｔ：ｋｇ） |  |  | （単位：ｋｇ, Ｕｎｉｔ：ｋｇ）
区分 | モリブデン | Classification | 区分 | モリブデン鉱 |  | Classification
| Molybdenum |  |  | Molybdenum ore
計 | 416692 | Total | 計 | 823120 |  | Total
特殊鋼 | 379971 | Special steel | フェロモリブデン | 412221 |  | Ferro-molybdenum
線板棒 | 35413 | Wires, plates, bars | 無機薬品 | 175000 |  | Chemicals
磁性材料 | 62 | Magnetic materials | 金属モリブデン | 126192 |  | Metallic molybdenum
|  |  | ブリケットクリンカー | 4302 |  | Bricketed clinkers
その他 | 1246 | Others | その他 | 105405 |  | Others
（単位：ｋｇ, Ｕｎｉｔ：ｋｇ）
区分 | 銀 | Classification
Silver
計 | 79378 | Total
写真感光用硝酸銀 | 10870 | Photographic materials
その他の硝酸銀 | 1761 | Nitrate for other use
接点 | 9526 | Point connectors
展伸材 | 14702 | Extension materials
銀ろう | 4319 | Silver solders
その他 | 38200 | Others | 資料出所：資源エネルギー庁資源・燃料部 鉱物資源課

## (3)-(4)生産業者
（３）生産業者品目別受払 Receipts by producers
（単位：ｔ、すず以下はｋｇ, Unit : t above Tin; kg-for Tin and below）
| 区分 | 受 入 Receipts |  |  | 消 費 | 出 荷 Shipments |  | 月末在庫 | Classification
|  | 自社生産 | 委託生産 | その他 |  | 国内販売 | その他
|  | Production | Consignment Production | Others | Consumption | Domestic Sales | Others | Ending Stocks
Quantity
| 電気銅 | 90653 | 27795 | 8064 | 20852 | 62592 | 50219 | 58059 | Electrolytic copper
| 銅ケーク・銅ビレット | 10853 | 8946 | － | 6395 | 13447 | 1622 | 18481 | Copper cake/ billets
| 電気鉛 | 14701 | 2088 | 108 | 212 | 16179 | － | 25900 | Electrolytic lead
| 電気亜鉛又は蒸留亜鉛 | 22898 | 23127 | － | 2279 | 37639 | 12019 | 57797 | Electrolytic zinc and Distilled zinc
| すず | 89813 | 30189 | － | － | 131135 | － | 173283 | Tin
| ニッケル | 3912000 | 300000 | 22033 | － | 3566307 | 1240000 | 3425783 | Nickel
| タングステン | 268799 | － | － | 245264 | 26509 | 255 | 228464 | Tungsten
| モリブデン | 100654 | － | － | 32157 | 45964 | 1200 | 508580 | Molybdenum
| 銀 | 105896 | 23372 | － | 1206 | 126347 | 11216 | 61945 | Silver
注．次の品目については秘匿のため公表していない。
アンチモン、コバルト、タングステン鉱、モリブデン鉱
Note: Figures for the following metals are confidential and not released:
antimony, cobalt, tungsten ore and molybdenum ore.
（４）生産業者主要非鉄金属販売内訳 Sales of breakdown
（単位：ｔ、銀はｋｇ, Unit : t , kg -for Silver）
| 区分 | 販 売 先 |  |  |  | S o l d t o |  |  | Classification
| 電気銅 | 計 | 電 線 | 伸 銅 品 | 銅合金鋳物 | はく・粉末 | 合 金 | そ の 他 | Electrolytic copper
| （さお銅、銅ケーク・ |  |  | Copper and copper- |  |  |  |  | (Excludes copper cakes/ billets)
| 銅ビレットを除く） | Total | Wires | base alloys | Copper alloy castings | Foil/ powder | Alloys | Others
|  | 62592 | 47988 | 10284 | 680 | 217 | 945 | 2478
| 電気鉛 | 計 | 電 線 | 蓄 電 池 | 鉛 管 板 | 無機薬品 | は ん だ | そ の 他 | Electrolytic lead
|  | Total | Wires | Batteries | Lead tubes, sheets | Chemicals | Solders | Others
|  | 16179 | 482 | 13114 | 301 | 95 | 40 | 2147
| 電気亜鉛又は蒸留亜鉛 | 計 | 伸 銅 品 | 亜鉛めっき鋼板 | その他の亜鉛めっき | ダイカスト | 無機薬品 | そ の 他 | Electrolytic zinc
|  | Total | Brass | Galvanized sheets | Other galvanizing | Die casting alloys | Chemicals | Others
|  | 37639 | 3586 | 18075 | 7786 | 1145 | 1759 | 5288
| ニッケル | 計 | ステンレス鋼耐熱鋼 | その他の鉄合金 | 洋 白 | その他の非鉄合金 | め っ き | そ の 他 | Nickel
|  |  | Stainless steel |  |  | Other non-ferrous
|  | Total | heat-resisting steel | Alloys | Nickel silver | alloys | Plating | Others
|  | 3566 | 1399 | 533 | － | － | 505 | 1129
| 銀 | 計 | 写真感光用硝酸銀 | その他の硝酸銀 | 接 点 | 銀展伸材 | 銀器、装身具 | そ の 他 | Silver
|  |  | Photographic |  |  | Extension materials
|  | Total | materials | Nitrate for other uses | Point connector | of silver | Silverware and jewelry | Others
|  | 126347 | － | 1600 | － | － | － | 124747
資料出所：資源エネルギー庁資源・燃料部 鉱物資源課

## (5)販売業者品目別受払
（５）販売業者品目別受払 Receipts and shipments by sellers
（単位：ｔ、すず以下はｋｇ, Unit: t above Tin; kg-for Tin and below)
| 区分 | 受入 | 出荷 |  | 月末在庫 | Classification
|  | Receipts | Shipments |  | Ending
|  |  | 国内販売 | その他 | Stocks
|  |  | Domestic Sales | Others
| 電気銅 | 27429 | 12026 | 15377 | 16725 | Electrolytic copper
| 銅の故又はくず | 5723 | 5422 | 397 | 15244 | Copper scrap
| 銅合金の故又はくず | 4250 | 4302 | 29 | 4950 | Copper alloy scrap
| 電気鉛 | 4013 | 4007 | 21 | 35 | Electrolytic lead
| 再生鉛 | 1433 | 1433 | － | 75 | Re-melted lead
| 鉛の故又はくず | 446 | 412 | 2 | 143 | Lead scrap
| 電気亜鉛又は蒸留亜鉛 | 2902 | 2897 | － | 80 | Electrolytic zinc and distilled zinc
| 再生亜鉛 | 845 | 949 | － | 1502 | Re-melted zinc
| 亜鉛の故又はくず | 989 | 985 | － | 71 | Zinc scrap
| すず | 203974 | 203065 | 2601 | 65479 | Tin
| すずの故又はくず | 193063 | 157067 | 20435 | 53434 | Tin scrap
| アンチモン | 107243 | 128415 | － | 39245 | Antimony
| 水銀 | 1216 | 1216 | － | － | Mercury
| ニッケル | 6769144 | 4012356 | 1652851 | 5308901 | Nickel
| ニッケル又はニッケル |  |  |  |  | Nickel scrap and nickel
| 合金の故又はくず | 3722202 | 2144583 | 1104845 | 1034775 |  | alloy scrap
| コバルト | 685720 | 569360 | 80000 | 337020 | Cobalt
| タングステン | 19686 | 19746 | － | 295 | Tungsten
| タングステン鉱 | － | － | － | － | Tungsten ore
| モリブデン | 18203 | 18203 | － | － | Molybdenum
| モリブデン鉱 | 124449 | 83996 | － | 101547 | Molybdenum ore
| 銀 | 98876 | 63302 | 22 | 286292 | Silver
注：電気銅には、さお銅、銅ケーク及び銅ビレットを含む。
Note: Electrolytic copper includes copper cake and copper billet.
資料出所：資源エネルギー庁資源・燃料部 鉱物資源課

## (6)消費者品目別受払
（６）消費者品目別受払 Receipts and shipments by consumers
（単位：ｔ、すず以下はｋｇ, Unit: t above Tin; kg-for Tin and below)
| 区分 | 自家発生 | 受入 | 消費 | 出荷 | 月末在庫 | Classification
自家生産
|  | In-house | Receipts | Consumption | Shipments | Ending
|  | by-production |  |  |  | Stocks
| 電気銅 | 118 | 1837 | 73199 | 216 | 7021 | Electrolytic copper
| 銅の故又はくず | 26009 | 4127 | 50329 | 2785 | 17298 | Copper scrap
| 銅合金の故 又はくず | 14670 | 3436 | 82270 | 1475 | 41356 | Copper alloy scrap
| 電気鉛 | － | 18795 | 17542 | 1832 | 7326 | Electrolytic lead
| 再生鉛 | 1593 | 7146 | 4967 | 3730 | 3737 | Re-melted lead
| 鉛の故又はくず | 1480 | 3499 | 14555 | 1298 | 17213 | Lead scrap
| 電気亜鉛又は 蒸留亜鉛 | － | 28152 | 31537 | 453 | 16412 | Electrolytic zinc and distilled zinc
| 再生亜鉛 | 2975 | 1834 | 2343 | 2625 | 6840 | Re-melted zinc
| 亜鉛の故又はくず | 3343 | 4378 | 5009 | 4201 | 27977 | Zinc scrap
| すず | 19385 | 621924 | 550241 | 98355 | 1345693 | Tin
| すずの故又はくず | 76316 | 6047 | 56508 | 13225 | 114661 | Tin scrap
| アンチモン | － | 58594 | 51827 | 200 | 82813 | Antimony
| 水銀 | － | 2279 | 527 | 96 | 10061 | Mercury
| ニッケル | － | 3885487 | 4074013 | 20638 | 6421684 | Nickel
| ニッケル又は | [5 empty] | Nickel scrap and
| ニッケル合金 | 21343041 | 50840376 | 66724488 | 3183265 | 86847267 | nickel alloy
| の故又はくず | [6 empty] | scrap
| コバルト | － | 184534 | 158558 | 4782 | 485943 | Cobalt
| タングステン | － | 436799 | 475298 | 13392 | 371516 | Tungsten
| タングステン鉱 | － | 99272 | 125068 | － | 1570 | Tungsten ore
| モリブデン | － | 313723 | 416692 | 10993 | 1026165 | Molybdenum
| モリブデン鉱 | － | 971421 | 823120 | 615000 | 1548568 | Molybdenum ore
| 銀 | 17314 | 92273 | 79378 | 43683 | 607053 | Silver
注：電気銅には、さお銅、銅ケーク及び銅ビレットを含む。
［参考：９月分調査票回収率、生産業者９６％、販売業者８２％、消費者８７％］
Note: Electrolytic copper includes copper cake and copper billet.
[Reference: Recovery rates in September are producers96%, sellers82%, and consumers87% ］
資料出所：資源エネルギー庁資源・燃料部 鉱物資源課