## 表紙
非鉄金属等需給動態統計
（４月分）
平成２９年６月１４日
経済産業省 資源エネルギー庁
資源・燃料部 鉱物資源課

## (1)需給総括
非鉄金属等需給動態統計（４月分）
利用上の注意：本表は以下の月報等をもとに作成したものです。 | [7 empty] | Notes for use: These tables were prepared based on the following reports,etc.:
| (1)地金の「生産」は、非鉄金属月報及び非鉄金属等需給月報（生産業者用） | [7 empty] | (1) Non-Ferrous Metal Monthly Report, Rare Metal Monthly Report and Monthly Report on Supply and Demand of Non-Ferrous
| (2)「発生」、「国内消費（又は消費）」、「月末在庫」は、非鉄金属等需給月報（生産業者用、販売業者用、消費者用）、 | [7 empty] | Metals (for producers), for "production" of ground metals.
| 非鉄金属製品月報（伸銅製品、その他の製品）、非鉄金属月報 | [7 empty] | (2) Monthly Report on Supply and Demand of Non-Ferrous Metals (for producers, sellers and consumers), Non-Ferrous Metal
| (3)「輸出入」は、日本貿易月表 | [7 empty] | Product Monthly Report (for rolled copper and other products), Non-Ferrous Metal Product Monthly Report (for rolled copper
and other products), and Non-Ferrous Metal Monthly Report (for "by-production,""domestic consumption (or consumption)"
and "month-end inventory."
(3) Japan Trade Monthly Table for "exports/imports."
（１）需給総括 Supply and ｄemand summarized
| 区分 | [11 empty] | Classification
|  |  | 電気銅 | 銅の故又は | 銅合金の故 | 電気鉛 | 再生鉛 |  | 鉛の故又は | 電気亜鉛又は | 再生亜鉛 | 亜鉛の故
|  |  | (t) | くず(t) | 又はくず(t) | (t) | (t) |  | くず(t) | 蒸留亜鉛(t) | (t) | 又はくず(t)
|  |  | Electrolytic copper | Copper scrap | Copper alloy scrap | Electrolytic lead | Re-melted lead |  | Lead scrap | Electrolytic zinc | Re-melted zinc | Zinc scrap
and Distilled zinc
| 月初在庫 |  | 105994 | 37779 | 51571 | 15542 | 3202 |  | 14562 | 89477 | 8882 | 28156 | Beginning stocks
|  | 生産業者 | 93551 | － | － | 8836 | － |  | － | 70536 | － | － |  | Producers
|  | 販売業者 | 6263 | 17060 | 1662 | 17 | 73 |  | 74 | 3171 | 10 | 113 |  | Sellers
|  | 消費者 | 6180 | 20719 | 49909 | 6689 | 3129 |  | 14488 | 15770 | 8872 | 28043 |  | Consumers
| 生産 |  | 118008 | － | － | 17021 | 3406 |  | － | 37934 | 1697 | － | Production
| 発生 |  | － | 21192 | 13971 | － | 0 |  | 1663 | － | 269 | 2838 | By-production
| 回収 |  | － | 15164 | 55765 | － | － |  | 3126 | － | － | 3312 | Collection
| 輸入 |  | 2951 | 9602 | 8517 | 1817 | 494 |  | － | 2168 | － | 125 | Imports
| 国内消費 |  | 87419 | 51187 | 80468 | 17968 | 4268 |  | 13636 | 29372 | 2886 | 3350 | Domestic Consumption
| 輸出 |  | 41896 | 24517 | － | 4 | 625 |  | 110 | 4574 | 2691 | 198 | Exports
| 月末在庫 |  | 102916 | 35800 | 55812 | 15590 | 3247 |  | 14654 | 84678 | 8428 | 28577 | Ending stocks
|  | 生産業者 | 90942 | － | － | 9069 | － |  | － | 63260 | － | － |  | Producers
|  | 販売業者 | 5939 | 17031 | 4447 | 52 | 62 |  | 75 | 3212 | 10 | 85 |  | Sellers
|  | 消費者 | 6035 | 18769 | 51365 | 6469 | 3185 |  | 14579 | 18206 | 8418 | 28492 |  | Consumers
| 区分 | [11 empty] | Classification
|  |  | すず | すずの故 | アンチモン | 水銀 | ニッケル |  | 金属タングステン | タングステン鉱 | 金属モリブデン | 電気銀
|  |  | (kg) | 又はくず(kg) | 地金(kg) | (kg) | 地金(kg) |  | (kg) | (kg) | (kg) | (kg)
|  |  | Tin | Tin scrap | Antimony metal | Mercury | Nickel metal |  | Metallic tungsten | Tungsten ore | Metallic molybdenum | Electrolytic silver
| 月初在庫 |  | 1281777 | 151769 | 195735 | 2993 | 20758481 |  | 443832 | 816078 | 1754545 | 803216 | Beginning stocks
|  | 生産業者 | 119091 | － | 935 | － | 3065095 |  | 155766 | 722009 | 589216 | 70953 |  | Producers
|  | 販売業者 | 25804 | 59984 | 127411 | － | 9841198 |  | 330 | － | － | 161721 |  | Sellers
|  | 消費者 | 1136882 | 91785 | 67389 | 2993 | 7852188 |  | 287736 | 94069 | 1165329 | 570542 |  | Consumers
| 生産 |  | 138824 | － | 230 | － | 4656436 |  | 304527 | － | 82512 | 136242 | Production
| 発生 |  | 2829 | 109813 | － | － | － |  | － | － | － | 14143 | By-production
| 回収 |  | － | 946 | － | － | － |  | － | － | － | － | Collection
| 輸入 |  | 2364496 | 6776 | 401329 | － | 3526469 |  | 57816 | － | 70639 | 118745 | Imports
| 国内消費 |  | 502499 | 72799 | 48672 | 312 | 3884460 |  | 477577 | 12969 | 406948 | 97638 | Domestic Consumption
| 輸出 |  | 40963 | 1285 | 5007 | 10365 | 1901993 |  | 7692 | － | 20143 | 366275 | Exports
| 月末在庫 |  | 1243900 | 234035 | 178741 | 2968 | 18779244 |  | 410822 | 841179 | 1791986 | 808234 | Ending stocks
|  | 生産業者 | 125959 | － | 1035 | － | 2543605 |  | 160819 | 720595 | 595242 | 66686 |  | Producers
|  | 販売業者 | 49137 | 148466 | 122816 | － | 8840482 |  | 1171 | － | － | 117781 |  | Sellers
|  | 消費者 | 1068804 | 85569 | 54890 | 2968 | 7395157 |  | 248832 | 120584 | 1196744 | 623767 |  | Consumers
資料出所：資源エネルギー庁資源・燃料部 鉱物資源課 | [7 empty] | Source: Mineral and Natural Resources Division, Natural Resources and Fuel Department, Agency for Natural Resources and Energy
注１.「発生」とは、 | [7 empty] | Notes 1. “By-production” means:
|  | (1)製造加工を行う工程中に発生した非鉄金属のくず | [6 empty] | (1) non-ferrous metal scraps occurring in manufacturing or processing steps.
|  | (2)再生地金生産を専業とする事業所以外で非鉄金属の故、くず、若しくは滓類等を原料として副業的に生産したもの | [6 empty] | (2) ancillary production by works other than those specializing in the recycling of metals, using non-ferrous metals,
2.「回収」とは、 | [7 empty] | 2. “Collection” means: | [5 empty] | scrap or slag as materials.
|  | (1)「故又はくず」以外の品目については、還元剤又は触媒として投入されたものを設備から回収したもの | [6 empty] | (1) the collection of the metal used as a reducing agent or catalyst from manufacturing facilities, for items other than used
|  | (2)「故又はくず」については非鉄金属消費者の国内回収分 | [6 empty] | (2) used metal and scraps collected domestically by consumers of non-ferrous metals. |  |  |  |  | metal or scrap.
3.電気銅には、さお銅、銅ケーク及び銅ビレットを含む。 | [8 empty] | 3. Electrolytic copper includes copper for electric wire-bars, copper cakes and billets.
4.電気鉛の輸入は粗鉛を差引いて計上してある。 | [8 empty] | 4. Imports of electrolytic lead excludes crude lead.
5.電気銀の生産は、電気銀を計上し、それ以外の項目は再生銀地金を含む。 | [8 empty] | 5. Production of electrolytic silver refers to that of electrolytic silver alone, but remelted silver is included in all other classification.
6.輸入については、４月の速報値を使用。 | [8 empty] | 6.The data of a prompt report in April was used for the data of imports.

## (2)用途別消費-Cu-Pb-Zn-Ni
（２）用途別消費 Consumption by use
（単位：ｔ, Ｕｎｉｔ：ｔ）
| 区分 | 電気銅 | 銅の故又はくず | 銅合金の故又はくず | Classification
|  | Electrolytic copper | Copper scrap | Copper base alloy scrap
| 計 | 87419 | 51187 | 80468 | Total
| 電線 | 54887 | 11257 | － | Wire
| 伸銅品 | 31452 | 37382 | 41146 | Copper and Copper-base alloys
| 製錬 | － | － | 35525 | Smelting
| その他 | 1080 | 2548 | 3797 | Others (including copper foil)
（単位：ｔ, Ｕｎｉｔ：ｔ）
| 区分 | 電気鉛 | 再生鉛 | 鉛の故又はくず | Classification
|  | Electrolytic lead | Remelted lead | Lead scrap
| 計 | 17968 | 4268 | 13636 | Total
| 蓄電池 | 16456 | 4030 | 596 | Batteries
| 無機薬品 | 411 | － | － | Chemicals
| 再生 | 1 | 190 | 2550 | Remelting
| 鉛管板 | 686 | 3 | 1 | Lead tube and sheet
| はんだ,銅合金塊 | 77 | 12 | 54 | Solder, Copper alloys
| 製錬 | － | － | 10431 | Smelting
| その他 | 337 | 33 | 4 | Others
（単位：ｔ, Ｕｎｉｔ：ｔ）
| 区分 | 電気亜鉛又は | 再生亜鉛 | 亜鉛の故又はくず | Classification
蒸留亜鉛
|  | Electrolytic zinc | Re-melted zinc | Zinc scrap
and Distilled zinc
| 計 | 29371 | 2886 | 3350 | Total
| 亜鉛めっき鋼板 | 13438 | 517 | － | Galvanized sheet
| その他のめっき | 4219 | 168 | 307 | Other galvanizing
| 無機薬品 | 2095 | 943 | 880 | Chemicals
| ダイカスト | 4102 | 48 | － | Zinc die cast alloy
| 亜鉛板 | 209 | － | － | Zinc plates
| 伸銅品 | 4430 | 983 | － | Brass
| 製錬 | － | － | 179 | Smelting
| その他 | 878 | 227 | 1984 | Others
（単位：kg, Ｕｎｉｔ：kg）
| 区分 | ニッケル | ニッケル又はニッケル合金 |  | Classification
の故又はくず
|  | Nickel | Nickel and Nickel alloy scrap
| 計 | 3884460 |  | 87119545 | Total
| 特殊鋼 | 3256281 |  | 86192616 | Special steel
| めっき | 164531 |  | 1035 | Plating
| 蓄電池 | 6000 |  | 925 | Batteries
| 磁性材料 | 42272 |  | － | Magnetic steel
| 触媒 | 23000 |  | － | Catalysts
| その他 | 392376 |  | 924969 | Others
資料出所：資源エネルギー庁資源・燃料部 鉱物資源課

## (2)用途別消費-Other
| （単位：ｋｇ, Ｕｎｉｔ：ｋｇ） |  |  | （単位：ｋｇ, Ｕｎｉｔ：ｋｇ）
区分 | アンチモン | Classification | 区分 | 水銀 |  | Classification
| Antimony |  |  | Mercury
計 | 48672 | Total | 計 | 312 | Total | Total
蓄電池 | 19163 | Batteries | 無機薬品 | － | Industrial inorganic chemicals | Chemicals
硬鉛鋳物 | － | Hard lead | 計量器 | － | Electric appliances | Measuring instruments
特殊鋼 | 21954 | Special steel | 電池材料 | 17 | Measuring instruments | Battery materials
減摩合金 | － | Anti-friction metal | 電気機器 | 9 | Cell materials | Electric appliances
その他 | 7555 | Others | その他 | 286 | Others | Others
（単位：ｋｇ, Ｕｎｉｔ：ｋｇ）
区分 | コバルト | Classification
Cobalt
計 | 168850 | Total
特殊鋼 | 80476 | Special steel
磁性材料 | 1552 | Magnetic steel
管板棒線 | 19643 | Tubes, plates, bars, wires
超硬工具 | 28784 | Hard-metal products
触媒 | 423 | Catalysts
その他 | 37972 | Others
| （単位：ｋｇ, Ｕｎｉｔ：ｋｇ） |  |  | （単位：ｋｇ, Ｕｎｉｔ：ｋｇ）
区分 | タングステン | Classification | 区分 | タングステン鉱 |  | Classification
| Tungsten |  |  | Tungsten ore
計 | 477577 | Total | 計 | 12969 |  | Total
超硬工具 | 457361 | Hard-metal products | カルシウムタング
線板棒 | 12107 | Wires, plates, bars | ステンクリンカー | 11525 |  | Calcium tungsten clinkers
接点 | 933 | Contact points | 金属タングステン | 1414 |  | Metallic tungsten
特殊鋼 | 2004 | Special steel | フェロタングステン | － |  | Ferro-tungsten
その他 | 5172 | Others | その他 | 30 |  | Others
| （単位：ｋｇ, Ｕｎｉｔ：ｋｇ） |  |  | （単位：ｋｇ, Ｕｎｉｔ：ｋｇ）
区分 | モリブデン | Classification | 区分 | モリブデン鉱 |  | Classification
| Molybdenum |  |  | Molybdenum ore
計 | 406948 | Total | 計 | 937498 |  | Total
特殊鋼 | 341274 | Special steel | フェロモリブデン | 527735 |  | Ferro-molybdenum
線板棒 | 44081 | Wires, plates, bars | 無機薬品 | 163000 |  | Chemicals
磁性材料 | 327 | Magnetic materials | 金属モリブデン | 82456 |  | Metallic molybdenum
|  |  | ブリケットクリンカー | 3251 |  | Bricketed clinkers
その他 | 21266 | Others | その他 | 161056 |  | Others
（単位：ｋｇ, Ｕｎｉｔ：ｋｇ）
区分 | 銀 | Classification
Silver
計 | 97638 | Total
写真感光用硝酸銀 | 26374 | Photographic materials
その他の硝酸銀 | 3628 | Nitrate for other use
接点 | 5548 | Point connectors
展伸材 | 12894 | Extension materials
銀ろう | 6156 | Silver solders
その他 | 43038 | Others | 資料出所：資源エネルギー庁資源・燃料部 鉱物資源課

## (3)-(4)生産業者
（３）生産業者品目別受払 Receipts by producers
（単位：ｔ、すず以下はｋｇ, Unit : t above Tin; kg-for Tin and below）
| 区分 | 受 入 Receipts |  |  | 消 費 | 出 荷 Shipments |  | 月末在庫 | Classification
|  | 自社生産 | 委託生産 | その他 |  | 国内販売 | その他
|  | Production | Consignment Production | Others | Consumption | Domestic Sales | Others | Ending Stocks
Quantity
| 電気銅 | 89771 | 28965 | 20465 | 20441 | 74569 | 45247 | 74555 | Electrolytic copper
| 銅ケーク・銅ビレット | 11283 | 9484 | 9 | 7791 | 12069 | 2468 | 16387 | Copper cake/ billets
| 電気鉛 | 15141 | 1750 | 115 | 466 | 16307 | － | 9069 | Electrolytic lead
| 電気亜鉛又は蒸留亜鉛 | 19202 | 17733 | － | 1768 | 36422 | 6020 | 63260 | Electrolytic zinc and Distilled zinc
| すず | 84604 | 54233 | － | － | 136941 | － | 125959 | Tin
| ニッケル | 4626000 | － | 40000 | － | 3519490 | 1668000 | 2543605 | Nickel
| タングステン | 304527 | － | － | 261801 | 37372 | 300 | 160819 | Tungsten
| モリブデン | 82512 | － | － | 66886 | 9600 | － | 595242 | Molybdenum
| 銀 | 92406 | 47954 | － | 1390 | 127263 | 15974 | 66686 | Silver
注．次の品目については秘匿のため公表していない。
アンチモン、コバルト、タングステン鉱、モリブデン鉱
Note: Figures for the following metals are confidential and not released:
antimony, cobalt, tungsten ore and molybdenum ore.
（４）生産業者主要非鉄金属販売内訳 Sales of breakdown
（単位：ｔ、銀はｋｇ, Unit : t , kg -for Silver）
| 区分 | 販 売 先 |  |  |  | S o l d t o |  |  | Classification
| 電気銅 | 計 | 電 線 | 伸 銅 品 | 銅合金鋳物 | はく・粉末 | 合 金 | そ の 他 | Electrolytic copper
| （さお銅、銅ケーク・ |  |  | Copper and copper- |  |  |  |  | (Excludes copper cakes/ billets)
| 銅ビレットを除く） | Total | Wires | base alloys | Copper alloy castings | Foil/ powder | Alloys | Others
|  | 74570 | 49822 | 21508 | 595 | 90 | 837 | 1718
| 電気鉛 | 計 | 電 線 | 蓄 電 池 | 鉛 管 板 | 無機薬品 | は ん だ | そ の 他 | Electrolytic lead
|  | Total | Wires | Batteries | Lead tubes, sheets | Chemicals | Solders | Others
|  | 16307 | 339 | 14326 | 189 | 74 | 61 | 1318
| 電気亜鉛又は蒸留亜鉛 | 計 | 伸 銅 品 | 亜鉛めっき鋼板 | その他の亜鉛めっき | ダイカスト | 無機薬品 | そ の 他 | Electrolytic zinc
|  | Total | Brass | Galvanized sheets | Other galvanizing | Die casting alloys | Chemicals | Others
|  | 36422 | 4468 | 17332 | 7095 | 2435 | 1809 | 3283
| ニッケル | 計 | ステンレス鋼耐熱鋼 | その他の鉄合金 | 洋 白 | その他の非鉄合金 | め っ き | そ の 他 | Nickel
|  |  | Stainless steel |  |  | Other non-ferrous
|  | Total | heat-resisting steel | Alloys | Nickel silver | alloys | Plating | Others
|  | 3519 | 1002 | 705 | － | － | 523 | 1289
| 銀 | 計 | 写真感光用硝酸銀 | その他の硝酸銀 | 接 点 | 銀展伸材 | 銀器、装身具 | そ の 他 | Silver
|  |  | Photographic |  |  | Extension materials
|  | Total | materials | Nitrate for other uses | Point connector | of silver | Silverware and jewelry | Others
|  | 127263 | － | 1600 | － | － | － | 125663
資料出所：資源エネルギー庁資源・燃料部 鉱物資源課

## (5)販売業者品目別受払
（５）販売業者品目別受払 Receipts and shipments by sellers
（単位：ｔ、すず以下はｋｇ, Unit: t above Tin; kg-for Tin and below)
| 区分 | 受入 | 出荷 |  | 月末在庫 | Classification
|  | Receipts | Shipments |  | Ending
|  |  | 国内販売 | その他 | Stocks
|  |  | Domestic Sales | Others
| 電気銅 | 22901 | 9632 | 13294 | 5939 | Electrolytic copper
| 銅の故又はくず | 6518 | 6285 | 584 | 17031 | Copper scrap
| 銅合金の故又はくず | 3727 | 3458 | 396 | 4447 | Copper alloy scrap
| 電気鉛 | 4198 | 4163 | － | 52 | Electrolytic lead
| 再生鉛 | 758 | 769 | － | 62 | Re-melted lead
| 鉛の故又はくず | 159 | 132 | 26 | 75 | Lead scrap
| 電気亜鉛又は蒸留亜鉛 | 3993 | 3556 | 396 | 3212 | Electrolytic zinc and distilled zinc
| 再生亜鉛 | 110 | 112 | － | 10 | Re-melted zinc
| 亜鉛の故又はくず | 1931 | 1903 | － | 85 | Zinc scrap
| すず | 193885 | 170012 | 540 | 49137 | Tin
| すずの故又はくず | 284355 | 112603 | 83270 | 148466 | Tin scrap
| アンチモン | 100569 | 105164 | － | 122816 | Antimony
| 水銀 | 11324 | 974 | 10350 | － | Mercury
| ニッケル | 4834178 | 6340167 | 1270827 | 8840482 | Nickel
| ニッケル又はニッケル |  |  |  |  | Nickel scrap and nickel
| 合金の故又はくず | 2346814 | 2400319 | 250492 | 262579 |  | alloy scrap
| コバルト | 445400 | 323350 | 89000 | 865175 | Cobalt
| タングステン | 21051 | 20210 | － | 1171 | Tungsten
| タングステン鉱 | 7 | 7 | － | － | Tungsten ore
| モリブデン | 30226 | 30226 | － | － | Molybdenum
| モリブデン鉱 | 140847 | 236281 | － | 317277 | Molybdenum ore
| 銀 | 81701 | 110023 | 15618 | 117781 | Silver
注：電気銅には、さお銅、銅ケーク及び銅ビレットを含む。
Note: Electrolytic copper includes copper cake and copper billet.
資料出所：資源エネルギー庁資源・燃料部 鉱物資源課

## (6)消費者品目別受払
（６）消費者品目別受払 Receipts and shipments by consumers
（単位：ｔ、すず以下はｋｇ, Unit: t above Tin; kg-for Tin and below)
| 区分 | 自家発生 | 受入 | 消費 | 出荷 | 月末在庫 | Classification
自家生産
|  | In-house | Receipts | Consumption | Shipments | Ending
|  | by-production |  |  |  | Stocks
| 電気銅 | 95 | 1318 | 87419 | 349 | 6035 | Electrolytic copper
| 銅の故又はくず | 21192 | 2920 | 51187 | 3085 | 18769 | Copper scrap
| 銅合金の故 又はくず | 13971 | 4725 | 80468 | 1734 | 51365 | Copper alloy scrap
| 電気鉛 | － | 19273 | 17968 | 1634 | 6469 | Electrolytic lead
| 再生鉛 | 3406 | 3741 | 4268 | 2719 | 3185 | Re-melted lead
| 鉛の故又はくず | 1663 | 3075 | 13636 | 1687 | 14579 | Lead scrap
| 電気亜鉛又は 蒸留亜鉛 | － | 27234 | 29372 | 420 | 18206 | Electrolytic zinc and distilled zinc
| 再生亜鉛 | 1966 | 1602 | 2886 | 1756 | 8418 | Re-melted zinc
| 亜鉛の故又はくず | 2838 | 3133 | 3350 | 2299 | 28492 | Zinc scrap
| すず | 2829 | 486602 | 502499 | 57786 | 1068804 | Tin
| すずの故又はくず | 109813 | 946 | 72799 | 44537 | 85569 | Tin scrap
| アンチモン | － | 70415 | 48672 | － | 54890 | Antimony
| 水銀 | － | 304 | 312 | 17 | 2968 | Mercury
| ニッケル | － | 3531351 | 3884460 | 15145 | 7395157 | Nickel
| ニッケル又は | [5 empty] | Nickel scrap and
| ニッケル合金 | 22947935 | 66370360 | 87119545 | 3220613 | 77941298 | nickel alloy
| の故又はくず | [6 empty] | scrap
| コバルト | － | 240162 | 168850 | 3360 | 660266 | Cobalt
| タングステン | － | 339182 | 477577 | 12599 | 248832 | Tungsten
| タングステン鉱 | － | 39484 | 12969 | － | 120584 | Tungsten ore
| モリブデン | － | 404233 | 406948 | 9600 | 1196744 | Molybdenum
| モリブデン鉱 | － | 1455101 | 937498 | 361000 | 2538755 | Molybdenum ore
| 銀 | 14143 | 189261 | 97638 | 56684 | 623767 | Silver
注：電気銅には、さお銅、銅ケーク及び銅ビレットを含む。
［参考：４月分調査票回収率、生産業者９５％、販売業者７７％、消費者８６％］
Note: Electrolytic copper includes copper cake and copper billet.
[Reference: Recovery rates in April are producers 95%, sellers 77%, and consumers 86% ］
資料出所：資源エネルギー庁資源・燃料部 鉱物資源課