## 表紙
非鉄金属等需給動態統計
（２月分）
平成３０年４月１７日
経済産業省 資源エネルギー庁
資源・燃料部 鉱物資源課

## (1)需給総括
非鉄金属等需給動態統計（２月分）
利用上の注意：本表は以下の月報等をもとに作成したものです。 | [7 empty] | Notes for use: These tables were prepared based on the following reports,etc.:
| (1)地金の「生産」は、非鉄金属月報及び非鉄金属等需給月報（生産業者用） | [7 empty] | (1) Non-Ferrous Metal Monthly Report, Rare Metal Monthly Report and Monthly Report on Supply and Demand of Non-Ferrous
| (2)「発生」、「国内消費（又は消費）」、「月末在庫」は、非鉄金属等需給月報（生産業者用、販売業者用、消費者用）、 | [7 empty] | Metals (for producers), for "production" of ground metals.
| 非鉄金属製品月報（伸銅製品、その他の製品）、非鉄金属月報 | [7 empty] | (2) Monthly Report on Supply and Demand of Non-Ferrous Metals (for producers, sellers and consumers), Non-Ferrous Metal
| (3)「輸出入」は、日本貿易月表 | [7 empty] | Product Monthly Report (for rolled copper and other products), Non-Ferrous Metal Product Monthly Report (for rolled copper
and other products), and Non-Ferrous Metal Monthly Report (for "by-production,""domestic consumption (or consumption)"
and "month-end inventory."
(3) Japan Trade Monthly Table for "exports/imports."
（１）需給総括 Supply and ｄemand summarized
| 区分 | [11 empty] | Classification
|  |  | 電気銅 | 銅の故又は | 銅合金の故 | 電気鉛 | 再生鉛 |  | 鉛の故又は | 電気亜鉛又は | 再生亜鉛 | 亜鉛の故
|  |  | (t) | くず(t) | 又はくず(t) | (t) | (t) |  | くず(t) | 蒸留亜鉛(t) | (t) | 又はくず(t)
|  |  | Electrolytic copper | Copper scrap | Copper alloy scrap | Electrolytic lead | Re-melted lead |  | Lead scrap | Electrolytic zinc | Re-melted zinc | Zinc scrap
and Distilled zinc
| 月初在庫 |  | 117499 | 36206 | 63471 | 21270 | 3569 |  | 20854 | 95474 | 5710 | 28947 | Beginning stocks
|  | 生産業者 | 101227 | － | － | 13830 | － |  | － | 75678 | － | － |  | Producers
|  | 販売業者 | 7981 | 16578 | 4323 | 82 | 49 |  | 229 | 3141 | 42 | 776 |  | Sellers
|  | 消費者 | 8291 | 19628 | 59148 | 7358 | 3520 |  | 20625 | 16655 | 5668 | 28171 |  | Consumers
| 生産 |  | 125188 | － | － | 16718 | 3541 |  | － | 42522 | 1795 | － | Production
| 発生 |  | － | 22778 | 12921 | － | 0 |  | 1999 | － | 230 | 3123 | By-production
| 回収 |  | － | 12396 | 59467 | － | － |  | 4036 | － | － | 3181 | Collection
| 輸入 |  | 898 | 10315 | 6178 | 4069 | 478 |  | － | 3718 | － | 196 | Imports
| 国内消費 |  | 81508 | 47524 | 83017 | 20801 | 5153 |  | 13984 | 25984 | 2619 | 3604 | Domestic Consumption
| 輸出 |  | 42789 | 13484 | － | － | 278 |  | 108 | 6465 | 1659 | 217 | Exports
| 月末在庫 |  | 119857 | 37189 | 58874 | 22786 | 4033 |  | 20391 | 94089 | 5458 | 29194 | Ending stocks
|  | 生産業者 | 95983 | － | － | 14032 | － |  | － | 75578 | － | － |  | Producers
|  | 販売業者 | 15382 | 17008 | 4403 | 168 | 54 |  | 92 | 1060 | 12 | 597 |  | Sellers
|  | 消費者 | 8492 | 20181 | 54471 | 8586 | 3979 |  | 20299 | 17451 | 5446 | 28597 |  | Consumers
| 区分 | [11 empty] | Classification
|  |  | すず | すずの故 | アンチモン | 水銀 | ニッケル |  | 金属タングステン | タングステン鉱 | 金属モリブデン | 電気銀
|  |  | (kg) | 又はくず(kg) | 地金(kg) | (kg) | 地金(kg) |  | (kg) | (kg) | (kg) | (kg)
|  |  | Tin | Tin scrap | Antimony metal | Mercury | Nickel metal |  | Metallic tungsten | Tungsten ore | Metallic molybdenum | Electrolytic silver
| 月初在庫 |  | 1347416 | 178184 | 205222 | 20 | 16724656 |  | 601649 | 771740 | 1634887 | 924994 | Beginning stocks
|  | 生産業者 | 171558 | － | 1229 | － | 1800895 |  | 249616 | 602467 | 599750 | 64053 |  | Producers
|  | 販売業者 | 30359 | 127248 | 105924 | － | 6699288 |  | 480 | － | － | 260393 |  | Sellers
|  | 消費者 | 1145499 | 50936 | 98069 | 20 | 8224473 |  | 351553 | 169273 | 1035137 | 600548 |  | Consumers
| 生産 |  | 162422 | － | 545 | － | 4888661 |  | 334494 | － | 93181 | 159668 | Production
| 発生 |  | 20 | 106736 | － | － | － |  | － | － | － | 14952 | By-production
| 回収 |  | － | 700 | － | － | － |  | － | － | － | － | Collection
| 輸入 |  | 2494185 | 10663 | 603518 | － | 4362960 |  | 26619 | － | 94797 | 213980 | Imports
| 国内消費 |  | 495258 | 54241 | 64936 | 6 | 3643596 |  | 552133 | 69591 | 358334 | 93544 | Domestic Consumption
| 輸出 |  | 25518 | － | 40932 | 25 | 1566795 |  | 27555 | － | 18274 | 401564 | Exports
| 月末在庫 |  | 1384187 | 208111 | 156166 | 14 | 16024565 |  | 625474 | 740451 | 1714363 | 933335 | Ending stocks
|  | 生産業者 | 191070 | － | 1120 | － | 1592225 |  | 256466 | 592520 | 616463 | 65072 |  | Producers
|  | 販売業者 | 31143 | 119945 | 57426 | － | 6260275 |  | 270 | － | － | 249062 |  | Sellers
|  | 消費者 | 1161974 | 88166 | 97620 | 14 | 8172065 |  | 368738 | 147931 | 1097900 | 619201 |  | Consumers
資料出所：資源エネルギー庁資源・燃料部 鉱物資源課 | [7 empty] | Source: Mineral and Natural Resources Division, Natural Resources and Fuel Department, Agency for Natural Resources and Energy
注１.「発生」とは、 | [7 empty] | Notes 1. “By-production” means:
|  | (1)製造加工を行う工程中に発生した非鉄金属のくず | [6 empty] | (1) non-ferrous metal scraps occurring in manufacturing or processing steps.
|  | (2)再生地金生産を専業とする事業所以外で非鉄金属の故、くず、若しくは滓類等を原料として副業的に生産したもの | [6 empty] | (2) ancillary production by works other than those specializing in the recycling of metals, using non-ferrous metals,
2.「回収」とは、 | [7 empty] | 2. “Collection” means: | [5 empty] | scrap or slag as materials.
|  | (1)「故又はくず」以外の品目については、還元剤又は触媒として投入されたものを設備から回収したもの | [6 empty] | (1) the collection of the metal used as a reducing agent or catalyst from manufacturing facilities, for items other than used
|  | (2)「故又はくず」については非鉄金属消費者の国内回収分 | [6 empty] | (2) used metal and scraps collected domestically by consumers of non-ferrous metals. |  |  |  |  | metal or scrap.
3.電気銅には、さお銅、銅ケーク及び銅ビレットを含む。 | [8 empty] | 3. Electrolytic copper includes copper for electric wire-bars, copper cakes and billets.
4.電気鉛の輸入は粗鉛を差引いて計上してある。 | [8 empty] | 4. Imports of electrolytic lead excludes crude lead.
5.電気銀の生産は、電気銀を計上し、それ以外の項目は再生銀地金を含む。 | [8 empty] | 5. Production of electrolytic silver refers to that of electrolytic silver alone, but remelted silver is included in all other classification.
6.輸入については、２月の速報値を使用。 | [8 empty] | 6.The data of a prompt report in February was used for the data of imports.

## (2)用途別消費-Cu-Pb-Zn-Ni
（２）用途別消費 Consumption by use
（単位：ｔ, Ｕｎｉｔ：ｔ）
| 区分 | 電気銅 | 銅の故又はくず | 銅合金の故又はくず | Classification
|  | Electrolytic copper | Copper scrap | Copper base alloy scrap
| 計 | 81508 | 47524 | 83017 | Total
| 電線 | 52726 | 11108 | － | Wire
| 伸銅品 | 27959 | 33725 | 40140 | Copper and Copper-base alloys
| 製錬 | － | － | 39047 | Smelting
| その他 | 823 | 2691 | 3830 | Others (including copper foil)
（単位：ｔ, Ｕｎｉｔ：ｔ）
| 区分 | 電気鉛 | 再生鉛 | 鉛の故又はくず | Classification
|  | Electrolytic lead | Remelted lead | Lead scrap
| 計 | 20801 | 5153 | 13984 | Total
| 蓄電池 | 19586 | 4869 | 656 | Batteries
| 無機薬品 | 360 | － | － | Chemicals
| 再生 | － | 238 | 3410 | Remelting
| 鉛管板 | 396 | 3 | 8 | Lead tube and sheet
| はんだ,銅合金塊 | 67 | 13 | 48 | Solder, Copper alloys
| 製錬 | － | － | 9859 | Smelting
| その他 | 392 | 30 | 3 | Others
（単位：ｔ, Ｕｎｉｔ：ｔ）
| 区分 | 電気亜鉛又は | 再生亜鉛 | 亜鉛の故又はくず | Classification
蒸留亜鉛
|  | Electrolytic zinc | Re-melted zinc | Zinc scrap
and Distilled zinc
| 計 | 25984 | 2619 | 3604 | Total
| 亜鉛めっき鋼板 | 11138 | 411 | － | Galvanized sheet
| その他のめっき | 4304 | 148 | 278 | Other galvanizing
| 無機薬品 | 2516 | 964 | 747 | Chemicals
| ダイカスト | 3443 | 45 | － | Zinc die cast alloy
| 亜鉛板 | 202 | － | 81 | Zinc plates
| 伸銅品 | 3687 | 793 | － | Brass
| 製錬 | － | － | 141 | Smelting
| その他 | 694 | 258 | 2357 | Others
（単位：kg, Ｕｎｉｔ：kg）
| 区分 | ニッケル | ニッケル又はニッケル合金 |  | Classification
の故又はくず
|  | Nickel | Nickel and Nickel alloy scrap
| 計 | 3643596 |  | 85893377 | Total
| 特殊鋼 | 3064563 |  | 85172978 | Special steel
| めっき | 176552 |  | 1180 | Plating
| 蓄電池 | 2850 |  | 770 | Batteries
| 磁性材料 | 45276 |  | － | Magnetic steel
| 触媒 | 36000 |  | － | Catalysts
| その他 | 318355 |  | 718449 | Others
資料出所：資源エネルギー庁資源・燃料部 鉱物資源課

## (2)用途別消費-Other
| （単位：ｋｇ, Ｕｎｉｔ：ｋｇ） |  |  | （単位：ｋｇ, Ｕｎｉｔ：ｋｇ）
区分 | アンチモン | Classification | 区分 | 水銀 |  | Classification
| Antimony |  |  | Mercury
計 | 64936 | Total | 計 | 6 | Total | Total
蓄電池 | 34332 | Batteries | 無機薬品 | － | Industrial inorganic chemicals | Chemicals
硬鉛鋳物 | － | Hard lead | 計量器 | － | Electric appliances | Measuring instruments
特殊鋼 | 19401 | Special steel | 電池材料 | － | Measuring instruments | Battery materials
減摩合金 | － | Anti-friction metal | 電気機器 | 6 | Cell materials | Electric appliances
その他 | 11203 | Others | その他 | － | Others | Others
（単位：ｋｇ, Ｕｎｉｔ：ｋｇ）
区分 | コバルト | Classification
Cobalt
計 | 182813 | Total
特殊鋼 | 101730 | Special steel
磁性材料 | 2378 | Magnetic steel
管板棒線 | 16001 | Tubes, plates, bars, wires
超硬工具 | 35524 | Hard-metal products
触媒 | 205 | Catalysts
その他 | 26975 | Others
| （単位：ｋｇ, Ｕｎｉｔ：ｋｇ） |  |  | （単位：ｋｇ, Ｕｎｉｔ：ｋｇ）
区分 | タングステン | Classification | 区分 | タングステン鉱 |  | Classification
| Tungsten |  |  | Tungsten ore
計 | 552133 | Total | 計 | 69591 |  | Total
超硬工具 | 476561 | Hard-metal products | カルシウムタング
線板棒 | 66970 | Wires, plates, bars | ステンクリンカー | 59561 |  | Calcium tungsten clinkers
接点 | 2313 | Contact points | 金属タングステン | 9947 |  | Metallic tungsten
特殊鋼 | 1018 | Special steel | フェロタングステン | － |  | Ferro-tungsten
その他 | 5271 | Others | その他 | 83 |  | Others
| （単位：ｋｇ, Ｕｎｉｔ：ｋｇ） |  |  | （単位：ｋｇ, Ｕｎｉｔ：ｋｇ）
区分 | モリブデン | Classification | 区分 | モリブデン鉱 |  | Classification
| Molybdenum |  |  | Molybdenum ore
計 | 358334 | Total | 計 | 774991 |  | Total
特殊鋼 | 297981 | Special steel | フェロモリブデン | 425729 |  | Ferro-molybdenum
線板棒 | 39374 | Wires, plates, bars | 無機薬品 | 131000 |  | Chemicals
磁性材料 | 88 | Magnetic materials | 金属モリブデン | 98389 |  | Metallic molybdenum
|  |  | ブリケットクリンカー | 2205 |  | Bricketed clinkers
その他 | 20891 | Others | その他 | 117668 |  | Others
（単位：ｋｇ, Ｕｎｉｔ：ｋｇ）
区分 | 銀 | Classification
Silver
計 | 93544 | Total
写真感光用硝酸銀 | 5362 | Photographic materials
その他の硝酸銀 | 11294 | Nitrate for other use
接点 | 5006 | Point connectors
展伸材 | 11351 | Extension materials
銀ろう | 5403 | Silver solders
その他 | 55128 | Others | 資料出所：資源エネルギー庁資源・燃料部 鉱物資源課

## (3)-(4)生産業者
（３）生産業者品目別受払 Receipts by producers
（単位：ｔ、すず以下はｋｇ, Unit : t above Tin; kg-for Tin and below）
| 区分 | 受 入 Receipts |  |  | 消 費 | 出 荷 Shipments |  | 月末在庫 | Classification
|  | 自社生産 | 委託生産 | その他 |  | 国内販売 | その他
|  | Production | Consignment Production | Others | Consumption | Domestic Sales | Others | Ending Stocks
Quantity
| 電気銅 | 98371 | 27170 | 10392 | 19001 | 71131 | 48994 | 75820 | Electrolytic copper
| 銅ケーク・銅ビレット | 7060 | 11115 | － | 6625 | 11023 | 2577 | 20163 | Copper cake/ billets
| 電気鉛 | 14727 | 1823 | 99 | 233 | 16190 | 24 | 14032 | Electrolytic lead
| 電気亜鉛又は蒸留亜鉛 | 18459 | 25064 | － | 1485 | 31090 | 11048 | 75578 | Electrolytic zinc and Distilled zinc
| すず | 107850 | 54581 | － | － | 142919 | － | 191070 | Tin
| ニッケル | 4661000 | － | － | － | 3749270 | 1120400 | 1592225 | Nickel
| タングステン | 334494 | － | － | 290050 | 37333 | 261 | 256466 | Tungsten
| モリブデン | 93181 | － | － | 62458 | 13510 | 500 | 616463 | Molybdenum
| 銀 | 127439 | 25083 | － | 2868 | 126198 | 22435 | 65072 | Silver
注．次の品目については秘匿のため公表していない。
アンチモン、コバルト、タングステン鉱、モリブデン鉱
Note: Figures for the following metals are confidential and not released:
antimony, cobalt, tungsten ore and molybdenum ore.
（４）生産業者主要非鉄金属販売内訳 Sales of breakdown
（単位：ｔ、銀はｋｇ, Unit : t , kg -for Silver）
| 区分 | 販 売 先 |  |  |  | S o l d t o |  |  | Classification
| 電気銅 | 計 | 電 線 | 伸 銅 品 | 銅合金鋳物 | はく・粉末 | 合 金 | そ の 他 | Electrolytic copper
| （さお銅、銅ケーク・ |  |  | Copper and copper- |  |  |  |  | (Excludes copper cakes/ billets)
| 銅ビレットを除く） | Total | Wires | base alloys | Copper alloy castings | Foil/ powder | Alloys | Others
|  | 71131 | 50878 | 17564 | 393 | 91 | 552 | 1653
| 電気鉛 | 計 | 電 線 | 蓄 電 池 | 鉛 管 板 | 無機薬品 | は ん だ | そ の 他 | Electrolytic lead
|  | Total | Wires | Batteries | Lead tubes, sheets | Chemicals | Solders | Others
|  | 16190 | 675 | 14385 | 224 | 62 | 52 | 792
| 電気亜鉛又は蒸留亜鉛 | 計 | 伸 銅 品 | 亜鉛めっき鋼板 | その他の亜鉛めっき | ダイカスト | 無機薬品 | そ の 他 | Electrolytic zinc
|  | Total | Brass | Galvanized sheets | Other galvanizing | Die casting alloys | Chemicals | Others
|  | 31090 | 4128 | 13880 | 6294 | 2152 | 1564 | 3072
| ニッケル | 計 | ステンレス鋼耐熱鋼 | その他の鉄合金 | 洋 白 | その他の非鉄合金 | め っ き | そ の 他 | Nickel
|  |  | Stainless steel |  |  | Other non-ferrous
|  | Total | heat-resisting steel | Alloys | Nickel silver | alloys | Plating | Others
|  | 3749 | 1251 | 595 | － | － | 670 | 1233
| 銀 | 計 | 写真感光用硝酸銀 | その他の硝酸銀 | 接 点 | 銀展伸材 | 銀器、装身具 | そ の 他 | Silver
|  |  | Photographic |  |  | Extension materials
|  | Total | materials | Nitrate for other uses | Point connector | of silver | Silverware and jewelry | Others
|  | 126198 | － | 1600 | － | － | － | 124598
資料出所：資源エネルギー庁資源・燃料部 鉱物資源課

## (5)販売業者品目別受払
（５）販売業者品目別受払 Receipts and shipments by sellers
（単位：ｔ、すず以下はｋｇ, Unit: t above Tin; kg-for Tin and below)
| 区分 | 受入 | 出荷 |  | 月末在庫 | Classification
|  | Receipts | Shipments |  | Ending
|  |  | 国内販売 | その他 | Stocks
|  |  | Domestic Sales | Others
| 電気銅 | 24511 | 8634 | 15661 | 15382 | Electrolytic copper
| 銅の故又はくず | 5478 | 4845 | 244 | 17008 | Copper scrap
| 銅合金の故又はくず | 4488 | 4058 | 396 | 4403 | Copper alloy scrap
| 電気鉛 | 5316 | 5231 | － | 168 | Electrolytic lead
| 再生鉛 | 817 | 788 | 24 | 54 | Re-melted lead
| 鉛の故又はくず | 139 | 289 | － | 92 | Lead scrap
| 電気亜鉛又は蒸留亜鉛 | 2824 | 3355 | 50 | 1060 | Electrolytic zinc and distilled zinc
| 再生亜鉛 | 96 | 96 | 20 | 12 | Re-melted zinc
| 亜鉛の故又はくず | 1723 | 1863 | 38 | 597 | Zinc scrap
| すず | 152051 | 150867 | 400 | 31143 | Tin
| すずの故又はくず | 155092 | 114107 | 49532 | 119945 | Tin scrap
| アンチモン | 95580 | 144078 | － | 57426 | Antimony
| 水銀 | 462 | 462 | － | － | Mercury
| ニッケル | 5755366 | 4630796 | 1897461 | 6260275 | Nickel
| ニッケル又はニッケル |  |  |  |  | Nickel scrap and nickel
| 合金の故又はくず | 2268613 | 2143285 | 179438 | 409582 |  | alloy scrap
| コバルト | 421127 | 196903 | 233030 | 1655569 | Cobalt
| タングステン | 12549 | 12759 | － | 270 | Tungsten
| タングステン鉱 | － | － | － | － | Tungsten ore
| モリブデン | 18000 | 18000 | － | － | Molybdenum
| モリブデン鉱 | 107291 | 97107 | － | 72262 | Molybdenum ore
| 銀 | 77324 | 88510 | 26 | 249062 | Silver
注：電気銅には、さお銅、銅ケーク及び銅ビレットを含む。
Note: Electrolytic copper includes copper cake and copper billet.
資料出所：資源エネルギー庁資源・燃料部 鉱物資源課

## (6)消費者品目別受払
（６）消費者品目別受払 Receipts and shipments by consumers
（単位：ｔ、すず以下はｋｇ, Unit: t above Tin; kg-for Tin and below)
| 区分 | 自家発生 | 受入 | 消費 | 出荷 | 月末在庫 | Classification
自家生産
|  | In-house | Receipts | Consumption | Shipments | Ending
|  | by-production |  |  |  | Stocks
| 電気銅 | 144 | 951 | 81508 | 356 | 8492 | Electrolytic copper
| 銅の故又はくず | 22778 | 2586 | 47524 | 2849 | 20181 | Copper scrap
| 銅合金の故 又はくず | 12921 | 3618 | 83017 | 1581 | 54471 | Copper alloy scrap
| 電気鉛 | － | 22475 | 20801 | 1556 | 8586 | Electrolytic lead
| 再生鉛 | 3541 | 4534 | 5153 | 2791 | 3979 | Re-melted lead
| 鉛の故又はくず | 1999 | 4000 | 13984 | 1288 | 20299 | Lead scrap
| 電気亜鉛又は 蒸留亜鉛 | － | 22911 | 25984 | 392 | 17451 | Electrolytic zinc and distilled zinc
| 再生亜鉛 | 2025 | 1454 | 2619 | 1701 | 5446 | Re-melted zinc
| 亜鉛の故又はくず | 3123 | 3040 | 3604 | 2229 | 28597 | Zinc scrap
| すず | 20 | 536487 | 495258 | 70562 | 1161974 | Tin
| すずの故又はくず | 106736 | 700 | 54241 | 16111 | 88166 | Tin scrap
| アンチモン | － | 55432 | 64936 | － | 97620 | Antimony
| 水銀 | － | － | 6 | － | 14 | Mercury
| ニッケル | － | 4336592 | 3643596 | 23407 | 8172065 | Nickel
| ニッケル又は | [5 empty] | Nickel scrap and
| ニッケル合金 | 26237664 | 58698592 | 85893377 | 3302736 | 85353826 | nickel alloy
| の故又はくず | [6 empty] | scrap
| コバルト | － | 187384 | 182813 | 3874 | 691811 | Cobalt
| タングステン | － | 442009 | 552133 | 14821 | 368738 | Tungsten
| タングステン鉱 | － | 48249 | 69591 | － | 147931 | Tungsten ore
| モリブデン | － | 396397 | 358334 | 13510 | 1097900 | Molybdenum
| モリブデン鉱 | － | 1071284 | 774991 | 342000 | 2889990 | Molybdenum ore
| 銀 | 14952 | 122269 | 93544 | 60063 | 619201 | Silver
注：電気銅には、さお銅、銅ケーク及び銅ビレットを含む。
［参考：２月分調査票回収率、生産業者９５％、販売業者７５％、消費者８２％］
Note: Electrolytic copper includes copper cake and copper billet.
[Reference: Recovery rates in February are producers 95%, sellers 75%, and consumers 82% ］
資料出所：資源エネルギー庁資源・燃料部 鉱物資源課