## 表紙
非鉄金属等需給動態統計
（３月分）
令和２年５月２７日
経済産業省 資源エネルギー庁
資源・燃料部 鉱物資源課

## (1)需給総括
非鉄金属等需給動態統計（３月分）
利用上の注意：本表は以下の月報等をもとに作成したものです。 | [7 empty] | Notes for use: These tables were prepared based on the following reports,etc.:
| (1)地金の「生産」は、非鉄金属月報及び非鉄金属等需給月報（生産業者用） | [7 empty] | (1) Non-Ferrous Metal Monthly Report, Rare Metal Monthly Report and Monthly Report on Supply and Demand of Non-Ferrous
| (2)「発生」、「国内消費（又は消費）」、「月末在庫」は、非鉄金属等需給月報（生産業者用、販売業者用、消費者用）、 | [7 empty] | Metals (for producers), for "production" of ground metals.
| 非鉄金属製品月報（伸銅製品、その他の製品）、非鉄金属月報 | [7 empty] | (2) Monthly Report on Supply and Demand of Non-Ferrous Metals (for producers, sellers and consumers), Non-Ferrous Metal
| (3)「輸出入」は、日本貿易月表 | [7 empty] | Product Monthly Report (for rolled copper and other products), Non-Ferrous Metal Product Monthly Report (for rolled copper
and other products), and Non-Ferrous Metal Monthly Report (for "by-production,""domestic consumption (or consumption)"
and "month-end inventory."
(3) Japan Trade Monthly Table for "exports/imports."
（１）需給総括 Supply and ｄemand summarized
| 区分 | [11 empty] | Classification
|  |  | 電気銅 | 銅の故又は | 銅合金の故 | 電気鉛 | 再生鉛 |  | 鉛の故又は | 電気亜鉛又は | 再生亜鉛 | 亜鉛の故
|  |  | (t) | くず(t) | 又はくず(t) | (t) | (t) |  | くず(t) | 蒸留亜鉛(t) | (t) | 又はくず(t)
|  |  | Electrolytic copper | Copper scrap | Copper alloy scrap | Electrolytic lead | Re-melted lead |  | Lead scrap | Electrolytic zinc | Re-melted zinc | Zinc scrap
and Distilled zinc
| 月初在庫 |  | 123448 | 41337 | 56092 | 25007 | 5215 |  | 18368 | 99073 | 7502 | 30670 | Beginning stocks
|  | 生産業者 | 106099 | － | － | 15179 | － |  | － | 77867 | － | － |  | Producers
|  | 販売業者 | 1573 | 19084 | 2805 | 254 | 1480 |  | 152 | 1272 | 19 | 243 |  | Sellers
|  | 消費者 | 15776 | 22253 | 53287 | 9574 | 3735 |  | 18216 | 19934 | 7483 | 30427 |  | Consumers
| 生産 |  | 136902 | － | － | 11366 | 3915 |  | － | 38456 | 1493 | － | Production
| 発生 |  | － | 25806 | 12783 | － | 0 |  | 2366 | － | 157 | 3399 | By-production
| 回収 |  | － | 14307 | 55410 | － | － |  | 2884 | － | － | 3497 | Collection
| 輸入 |  | 1 | 7853 | 5917 | 3027 | 349 |  | － | 1981 | 39 | 257 | Imports
| 国内消費 |  | 74420 | 50748 | 76089 | 20261 | 5265 |  | 16069 | 26031 | 2369 | 3061 | Domestic Consumption
| 輸出 |  | 60262 | 28187 | － | 20 | 2990 |  | 197 | 12148 | 1624 | 905 | Exports
| 月末在庫 |  | 118285 | 40765 | 53249 | 22421 | 5534 |  | 19481 | 86108 | 7386 | 30189 | Ending stocks
|  | 生産業者 | 101105 | － | － | 12687 | － |  | － | 66001 | － | － |  | Producers
|  | 販売業者 | 1382 | 18359 | 2303 | 470 | 865 |  | 47 | 1060 | 0 | 286 |  | Sellers
|  | 消費者 | 15798 | 22406 | 50946 | 9264 | 4669 |  | 19434 | 19047 | 7386 | 29903 |  | Consumers
| 区分 | [11 empty] | Classification
|  |  | すず | すずの故 | アンチモン | 水銀 | ニッケル |  | 金属タングステン | タングステン鉱 | 金属モリブデン | 電気銀
|  |  | (kg) | 又はくず(kg) | 地金(kg) | (kg) | 地金(kg) |  | (kg) | (kg) | (kg) | (kg)
|  |  | Tin | Tin scrap | Antimony metal | Mercury | Nickel metal |  | Metallic tungsten | Tungsten ore | Metallic molybdenum | Electrolytic silver
| 月初在庫 |  | 1966283 | 114719 | x | 681 | 25994477 |  | 580120 | x | 1825684 | 768483 | Beginning stocks
|  | 生産業者 | 309673 | － | x | － | 5744534 |  | 243007 | x | 597713 | 77200 |  | Producers
|  | 販売業者 | 249611 | 45475 | 116771 | 0 | 11260867 |  | 1340 | x | 0 | 155214 |  | Sellers
|  | 消費者 | 1406999 | 69244 | 96267 | 681 | 8989076 |  | 335773 | 45778 | 1227971 | 536069 |  | Consumers
| 生産 |  | 126109 | － | x | － | 4806302 |  | 229435 | x | 54735 | 162832 | Production
| 発生 |  | 6045 | 58519 | － | － | － |  | － | － | － | 17169 | By-production
| 回収 |  | － | 619 | － | 0 | － |  | － | － | － | － | Collection
| 輸入 |  | 1864032 | 1908 | 537931 | － | 3276506 |  | 113994 | － | 40936 | 250484 | Imports
| 国内消費 |  | 477502 | 36651 | 55826 | 228 | 3991483 |  | 409206 | 1257 | 598604 | 81611 | Domestic Consumption
| 輸出 |  | 68131 | 36866 | 4280 | 5020 | 2707753 |  | 6463 | － | 15736 | 298845 | Exports
| 月末在庫 |  | 1877610 | 143683 | x | 712 | 23883690 |  | 538226 | x | 1754154 | 759746 | Ending stocks
|  | 生産業者 | 230379 | － | x | － | 4533445 |  | 217826 | x | 588437 | 89562 |  | Producers
|  | 販売業者 | 268685 | 75795 | 122549 | 0 | 10563029 |  | 1340 | x | 0 | 143012 |  | Sellers
|  | 消費者 | 1378546 | 67888 | 115162 | 712 | 8787216 |  | 319060 | 65315 | 1165717 | 527172 |  | Consumers
資料出所：資源エネルギー庁資源・燃料部 鉱物資源課 | [7 empty] | Source: Mineral and Natural Resources Division, Natural Resources and Fuel Department, Agency for Natural Resources and Energy
注１.「発生」とは、 | [7 empty] | Notes 1. “By-production” means:
|  | (1)製造加工を行う工程中に発生した非鉄金属のくず | [6 empty] | (1) non-ferrous metal scraps occurring in manufacturing or processing steps.
|  | (2)再生地金生産を専業とする事業所以外で非鉄金属の故、くず、若しくは滓類等を原料として副業的に生産したもの | [6 empty] | (2) ancillary production by works other than those specializing in the recycling of metals, using non-ferrous metals,
2.「回収」とは、 | [7 empty] | 2. “Collection” means: | [5 empty] | scrap or slag as materials.
|  | (1)「故又はくず」以外の品目については、還元剤又は触媒として投入されたものを設備から回収したもの | [6 empty] | (1) the collection of the metal used as a reducing agent or catalyst from manufacturing facilities, for items other than used
|  | (2)「故又はくず」については非鉄金属消費者の国内回収分 | [6 empty] | (2) used metal and scraps collected domestically by consumers of non-ferrous metals. |  |  |  |  | metal or scrap.
3.電気銅には、さお銅、銅ケーク及び銅ビレットを含む。 | [8 empty] | 3. Electrolytic copper includes copper for electric wire-bars, copper cakes and billets.
4.電気鉛の輸入は粗鉛を差引いて計上してある。 | [8 empty] | 4. Imports of electrolytic lead excludes crude lead.
5.電気銀の生産は、電気銀を計上し、それ以外の項目は再生銀地金を含む。 | [8 empty] | 5. Production of electrolytic silver refers to that of electrolytic silver alone, but remelted silver is included in all other classification.
6.輸入については、３月の速報値を使用。 | [8 empty] | 6.The data of a prompt report in March was used for the data of imports.
7.「x」は秘匿。 | [8 empty] | 7. “x”means data is confidencial and not released.

## (2)用途別消費-Cu-Pb-Zn-Ni
（２）用途別消費 Consumption by use
（単位：ｔ, Ｕｎｉｔ：ｔ）
| 区分 | 電気銅 | 銅の故又はくず | 銅合金の故又はくず | Classification
|  | Electrolytic copper | Copper scrap | Copper base alloy scrap
| 計 | 74420 | 50748 | 76089 | Total
| 電線 | 50237 | 11005 | － | Wire
| 伸銅品 | 21814 | 31674 | 34606 | Copper and Copper-base alloys
| 製錬 | － | － | 38108 | Smelting
| その他 | 2369 | 8069 | 3375 | Others (including copper foil)
（単位：ｔ, Ｕｎｉｔ：ｔ）
| 区分 | 電気鉛 | 再生鉛 | 鉛の故又はくず | Classification
|  | Electrolytic lead | Remelted lead | Lead scrap
| 計 | 20261 | 5265 | 16069 | Total
| 蓄電池 | 18846 | 4998 | 556 | Batteries
| 無機薬品 | 298 | － | － | Chemicals
| 再生 | 0 | 223 | 4422 | Remelting
| 鉛管板 | 680 | 28 | 9 | Lead tube and sheet
| はんだ,銅合金塊 | 40 | 10 | 47 | Solder, Copper alloys
| 製錬 | － | － | 11031 | Smelting
| その他 | 397 | 6 | 4 | Others
（単位：ｔ, Ｕｎｉｔ：ｔ）
| 区分 | 電気亜鉛又は | 再生亜鉛 | 亜鉛の故又はくず | Classification
蒸留亜鉛
|  | Electrolytic zinc | Re-melted zinc | Zinc scrap
and Distilled zinc
| 計 | 26031 | 2369 | 3061 | Total
| 亜鉛めっき鋼板 | 11880 | 490 | 0 | Galvanized sheet
| その他のめっき | 4602 | 123 | 132 | Other galvanizing
| 無機薬品 | 2427 | 845 | 820 | Chemicals
| ダイカスト | 3166 | 37 | 100 | Zinc die cast alloy
| 亜鉛板 | 211 | － | 0 | Zinc plates
| 伸銅品 | 2982 | 765 | － | Brass
| 製錬 | － | － | 106 | Smelting
| その他 | 763 | 109 | 1903 | Others
（単位：kg, Ｕｎｉｔ：kg）
| 区分 | ニッケル | ニッケル又はニッケル合金 |  | Classification
の故又はくず
|  | Nickel | Nickel and Nickel alloy scrap
| 計 | 3991483 |  | 66024677 | Total
| 特殊鋼 | 3407918 |  | 65157064 | Special steel
| めっき | 190327 |  | 1140 | Plating
| 蓄電池 | 2625 |  | 480 | Batteries
| 磁性材料 | 4095 |  | 0 | Magnetic steel
| 触媒 | 41000 |  | － | Catalysts
| その他 | 345518 |  | 865993 | Others
資料出所：資源エネルギー庁資源・燃料部 鉱物資源課

## (2)用途別消費-Other
| （単位：ｋｇ, Ｕｎｉｔ：ｋｇ） |  |  | （単位：ｋｇ, Ｕｎｉｔ：ｋｇ）
区分 | アンチモン | Classification | 区分 | 水銀 |  | Classification
| Antimony |  |  | Mercury
計 | 55826 | Total | 計 | 228 | Total | Total
蓄電池 | 30493 | Batteries | 無機薬品 | 0 | Industrial inorganic chemicals | Chemicals
硬鉛鋳物 | － | Hard lead | 計量器 | 0 | Electric appliances | Measuring instruments
特殊鋼 | 17231 | Special steel | 電池材料 | 0 | Measuring instruments | Battery materials
減摩合金 | － | Anti-friction metal | 電気機器 | 9 | Cell materials | Electric appliances
その他 | 8102 | Others | その他 | 219 | Others | Others
（単位：ｋｇ, Ｕｎｉｔ：ｋｇ）
区分 | コバルト | Classification
Cobalt
計 | 177979 | Total
特殊鋼 | 98575 | Special steel
磁性材料 | 2812 | Magnetic steel
管板棒線 | 8295 | Tubes, plates, bars, wires
超硬工具 | 23743 | Hard-metal products
触媒 | 12125 | Catalysts
その他 | 32429 | Others
| （単位：ｋｇ, Ｕｎｉｔ：ｋｇ） |  |  | （単位：ｋｇ, Ｕｎｉｔ：ｋｇ）
区分 | タングステン | Classification | 区分 | タングステン鉱 |  | Classification
| Tungsten |  |  | Tungsten ore
計 | 409206 | Total | 計 | 1257 |  | Total
超硬工具 | 360309 | Hard-metal products | カルシウムタング
線板棒 | 12158 | Wires, plates, bars | ステンクリンカー | 0 |  | Calcium tungsten clinkers
接点 | 0 | Contact points | 金属タングステン | 975 |  | Metallic tungsten
特殊鋼 | 25934 | Special steel | フェロタングステン | － |  | Ferro-tungsten
その他 | 10805 | Others | その他 | 282 |  | Others
| （単位：ｋｇ, Ｕｎｉｔ：ｋｇ） |  |  | （単位：ｋｇ, Ｕｎｉｔ：ｋｇ）
区分 | モリブデン | Classification | 区分 | モリブデン鉱 |  | Classification
| Molybdenum |  |  | Molybdenum ore
計 | 598604 | Total | 計 | 889947 |  | Total
特殊鋼 | 551629 | Special steel | フェロモリブデン | 487380 |  | Ferro-molybdenum
線板棒 | 28605 | Wires, plates, bars | 無機薬品 | 239000 |  | Chemicals
磁性材料 | 135 | Magnetic materials | 金属モリブデン | 54659 |  | Metallic molybdenum
|  |  | ブリケットクリンカー | 4745 |  | Bricketed clinkers
その他 | 18235 | Others | その他 | 104163 |  | Others
（単位：ｋｇ, Ｕｎｉｔ：ｋｇ）
区分 | 銀 | Classification
Silver
計 | 81611 | Total
写真感光用硝酸銀 | 6492 | Photographic materials
その他の硝酸銀 | 20175 | Nitrate for other use
接点 | 4109 | Point connectors
展伸材 | 11548 | Extension materials
銀ろう | 4417 | Silver solders
その他 | 34870 | Others | 資料出所：資源エネルギー庁資源・燃料部 鉱物資源課

## (3)-(4)生産業者
（３）生産業者品目別受払 Receipts by producers
（単位：ｔ、すず以下はｋｇ, Unit : t above Tin; kg-for Tin and below）
| 区分 | 受 入 Receipts |  |  | 消 費 | 出 荷 Shipments |  | 月末在庫 | Classification
|  | 自社生産 | 委託生産 | その他 |  | 国内販売 | その他
|  | Production | Consignment Production | Others | Consumption | Domestic Sales | Others | Ending Stocks
Quantity
| 電気銅 | 107551 | 29350 | 2556 | 13629 | 60136 | 71511 | 79680 | Electrolytic copper
| 銅ケーク・銅ビレット | 10040 | 11183 | － | 7193 | 9015 | 4193 | 21425 | Copper cake/ billets
| 電気鉛 | 8937 | 2159 | 121 | 145 | 13544 | 20 | 12687 | Electrolytic lead
| 電気亜鉛又は蒸留亜鉛 | 18635 | 19821 | 0 | 1317 | 31634 | 17371 | 66001 | Electrolytic zinc and Distilled zinc
| すず | 71417 | 54708 | － | － | 205419 | － | 230379 | Tin
| ニッケル | 4806302 | － | 0 | － | 3280390 | 2737000 | 4533445 | Nickel
| タングステン | 229435 | 0 | 2540 | 225612 | 31123 | 420 | 217826 | Tungsten
| モリブデン | 54735 | － | － | 25974 | 38037 | 0 | 588437 | Molybdenum
| 銀 | 126247 | 31786 | － | 2792 | 125121 | 17758 | 89562 | Silver
注．次の品目については秘匿のため公表していない。
アンチモン、コバルト、タングステン鉱、モリブデン鉱
Note: Figures for the following metals are confidential and not released:
antimony, cobalt, tungsten ore and molybdenum ore.
（４）生産業者主要非鉄金属販売内訳 Sales of breakdown
（単位：ｔ、銀はｋｇ, Unit : t , kg -for Silver）
| 区分 | 販 売 先 |  |  |  | S o l d t o |  |  | Classification
| 電気銅 | 計 | 電 線 | 伸 銅 品 | 銅合金鋳物 | はく・粉末 | 合 金 | そ の 他 | Electrolytic copper
| （さお銅、銅ケーク・ |  |  | Copper and copper- |  |  |  |  | (Excludes copper cakes/ billets)
| 銅ビレットを除く） | Total | Wires | base alloys | Copper alloy castings | Foil/ powder | Alloys | Others
|  | 60136 | 42506 | 14448 | 183 | 90 | 274 | 2635
| 電気鉛 | 計 | 電 線 | 蓄 電 池 | 鉛 管 板 | 無機薬品 | は ん だ | そ の 他 | Electrolytic lead
|  | Total | Wires | Batteries | Lead tubes, sheets | Chemicals | Solders | Others
|  | 13544 | 277 | 12281 | 269 | 52 | 42 | 623
| 電気亜鉛又は蒸留亜鉛 | 計 | 伸 銅 品 | 亜鉛めっき鋼板 | その他の亜鉛めっき | ダイカスト | 無機薬品 | そ の 他 | Electrolytic zinc
|  | Total | Brass | Galvanized sheets | Other galvanizing | Die casting alloys | Chemicals | Others
|  | 31634 | 3083 | 14346 | 7385 | 2156 | 1171 | 3493
| ニッケル | 計 | ステンレス鋼耐熱鋼 | その他の鉄合金 | 洋 白 | その他の非鉄合金 | め っ き | そ の 他 | Nickel
|  |  | Stainless steel |  |  | Other non-ferrous
|  | Total | heat-resisting steel | Alloys | Nickel silver | alloys | Plating | Others
|  | 3280 | 1180 | 511 | － | － | 423 | 1166
| 銀 | 計 | 写真感光用硝酸銀 | その他の硝酸銀 | 接 点 | 銀展伸材 | 銀器、装身具 | そ の 他 | Silver
|  |  | Photographic |  |  | Extension materials
|  | Total | materials | Nitrate for other uses | Point connector | of silver | Silverware and jewelry | Others
|  | 125121 | 0 | － | － | － | － | 125121
資料出所：資源エネルギー庁資源・燃料部 鉱物資源課

## (5)販売業者品目別受払
（５）販売業者品目別受払 Receipts and shipments by sellers
（単位：ｔ、すず以下はｋｇ, Unit: t above Tin; kg-for Tin and below)
| 区分 | 受入 | 出荷 |  | 月末在庫 | Classification
|  | Receipts | Shipments |  | Ending
|  |  | 国内販売 | その他 | Stocks
|  |  | Domestic Sales | Others
| 電気銅 | 22342 | 7416 | 15118 | 1382 | Electrolytic copper
| 銅の故又はくず | 6711 | 7411 | 292 | 18359 | Copper scrap
| 銅合金の故又はくず | 1036 | 958 | 260 | 2303 | Copper alloy scrap
| 電気鉛 | 8985 | 8480 | 1048 | 470 | Electrolytic lead
| 再生鉛 | 1229 | 488 | 1312 | 865 | Re-melted lead
| 鉛の故又はくず | 1020 | 525 | 589 | 47 | Lead scrap
| 電気亜鉛又は蒸留亜鉛 | 3814 | 3924 | 102 | 1060 | Electrolytic zinc and distilled zinc
| 再生亜鉛 | 98 | 98 | 19 | 0 | Re-melted zinc
| 亜鉛の故又はくず | 1618 | 1432 | 141 | 286 | Zinc scrap
| すず | 396981 | 320239 | 240 | 268685 | Tin
| すずの故又はくず | 184170 | 100064 | 53786 | 75795 | Tin scrap
| アンチモン | 261120 | 163162 | 70241 | 122549 | Antimony
| 水銀 | 591 | 591 | 0 | 0 | Mercury
| ニッケル | 6989120 | 4933708 | 2792351 | 10563029 | Nickel
| ニッケル又はニッケル |  |  |  |  | Nickel scrap and nickel
| 合金の故又はくず | 5211532 | 4401954 | 1109010 | 3044675 |  | alloy scrap
| コバルト | 357625 | 188700 | 240953 | 1171689 | Cobalt
| タングステン | 14119 | 14119 | 0 | 1340 | Tungsten
| タングステン鉱 | 0 | 0 | 0 | x | Tungsten ore
| モリブデン | 5 | 5 | 0 | 0 | Molybdenum
| モリブデン鉱 | 242538 | 322797 | 0 | x | Molybdenum ore
| 銀 | 119101 | 131763 | 62 | 143012 | Silver
注：電気銅には、さお銅、銅ケーク及び銅ビレットを含む。
Note: Electrolytic copper includes copper cake and copper billet.
資料出所：資源エネルギー庁資源・燃料部 鉱物資源課

## (6)消費者品目別受払
（６）消費者品目別受払 Receipts and shipments by consumers
（単位：ｔ、すず以下はｋｇ, Unit: t above Tin; kg-for Tin and below)
| 区分 | 自家発生 | 受入 | 消費 | 出荷 | 月末在庫 | Classification
自家生産
|  | In-house | Receipts | Consumption | Shipments | Ending
|  | by-production |  |  |  | Stocks
| 電気銅 | 102 | 2675 | 74420 | 145 | 15798 | Electrolytic copper
| 銅の故又はくず | 25806 | 6319 | 50748 | 4468 | 22406 | Copper scrap
| 銅合金の故 又はくず | 12783 | 4220 | 76089 | 1757 | 50946 | Copper alloy scrap
| 電気鉛 | － | 21773 | 20261 | 1685 | 9264 | Electrolytic lead
| 再生鉛 | 3915 | 4604 | 5265 | 3103 | 4669 | Re-melted lead
| 鉛の故又はくず | 2366 | 2852 | 16069 | 159 | 19434 | Lead scrap
| 電気亜鉛又は 蒸留亜鉛 | － | 22797 | 26031 | 541 | 19047 | Electrolytic zinc and distilled zinc
| 再生亜鉛 | 1650 | 1698 | 2369 | 1558 | 7386 | Re-melted zinc
| 亜鉛の故又はくず | 3399 | 3391 | 3061 | 4317 | 29903 | Zinc scrap
| すず | 6045 | 497277 | 477502 | 49724 | 1378546 | Tin
| すずの故又はくず | 58519 | 619 | 36651 | 23772 | 67888 | Tin scrap
| アンチモン | － | 54111 | 55826 | 0 | 115162 | Antimony
| 水銀 | 0 | 326 | 228 | 67 | 712 | Mercury
| ニッケル | － | 3810407 | 3991483 | 21003 | 8787216 | Nickel
| ニッケル又は | [5 empty] | Nickel scrap and
| ニッケル合金 | 21445397 | 44387923 | 66024677 | 3620258 | 70559266 | nickel alloy
| の故又はくず | [6 empty] | scrap
| コバルト | － | 165462 | 177979 | 2926 | 617192 | Cobalt
| タングステン | － | 286413 | 409206 | 12753 | 319060 | Tungsten
| タングステン鉱 | － | 20794 | 1257 | － | 65315 | Tungsten ore
| モリブデン | － | 519040 | 598604 | 12240 | 1165717 | Molybdenum
| モリブデン鉱 | － | 1391831 | 889947 | 433000 | 2430321 | Molybdenum ore
| 銀 | 17169 | 132591 | 81611 | 118959 | 527172 | Silver
注：電気銅には、さお銅、銅ケーク及び銅ビレットを含む。
［参考：３月分調査票回収率、生産業者９５％、販売業者６５％、消費者８６％］
Note: Electrolytic copper includes copper cake and copper billet.
[Reference: Recovery rates in March are producers 95%, sellers 65%, and consumers 86% ］
資料出所：資源エネルギー庁資源・燃料部 鉱物資源課